## Лист1
№ п/п | Наименование производителя ЛКМ | Система покрытия | [8 empty] | Условия эксплуатации (С3, С4, С5, СХ) | Прогнозный срок службы, лет | Практический расход (MAX), кг/м2 |  |  | Срок действия протокола | Условия применения*
|  | Грунтовочный слой |  |  | Промежуточный слой |  |  | Финишныйслой |  |  |  |  | плотность материала каждого слоя. г/см3 | объемный сухой остаток материала каждого слоя, % | теоретический расход, кг/м2
|  | Наименование материала | Толщина слоя | Тип материала | Наименование материала | Толщина слоя | Тип материала | Наименование материала | Толщина слоя | Тип материала
1 | 2 | 3 | 4 | 5 | 6 | 7 | 8 | 9 | 10 | 11 | 15 | 16 | 17 | 18 | 19 | 20 | 21
| ООО "Колоридо" | Blank Universal | 110 | Эпоксидная грунт эмаль | - | - | - | Blank Finish | 50 | Полиуретановая эмаль | C2, C3, C4, УХЛ1 | УХЛ 1, тип II не менее 10 лет | 1,4/1,3 | 73/58 | 0,211/0,112 | 2028-07-05 | наружная поверхность м/к и емкостного ооборудования
| ООО "Колоридо" | Blank Universal | 140 | Эпоксидная грунт эмаль | - | - | - | Blank Finish | 50 | Полиуретановая эмаль | C2, C3, C4,С5, УХЛ1 | УХЛ 1, тип II не менее 15 лет | 1,4/1,3 | 73/58 | 0,268/0,112 | 2028-07-05 | наружная поверхность м/к и емкостного ооборудования
| ООО "Колоридо" | Blank Tank | 150 | Эпоксидная грунт эмаль | - | - | - | Blank Tank | 150 | Эпоксидная грунт эмаль | Внутреннее покрытие, сильноагрессивные среды | не менее 10 лет | 1,45/1,45 | 90/90 | 0,282/0,282 | 2029-11-14 | Внутреняня поверхность. Для Светлых и темных нефтепродуктов.Стойкость к Растворам кислот, щелочей, солей
| ООО "Колоридо" | Blank Tank | 150 | Эпоксидная грунт эмаль | - | - | - | Blank Tank | 150 | Эпоксидная грунт эмаль | lm1 | Более 15 лет | 1,45/1,45 | 90/90 | 0,282/0,282 | 2029-10-23 | Наружная поверхность. Погружение в пресную воду
| ООО "Колоридо" | Blank HP | 140 | Эпоксидная грунт эмаль | - | - | - | Blank Finish | 60 | Полиуретановая эмаль | C2 - C5 | УХЛ1, ХЛ1, срок службы более 25 лет. | 1,5/1,3 | 85/58 | 0,247/0,134 | 2030-02-25 | наружная поверхность м/к и емкостного ооборудования
| ООО "Колоридо" | Blank HP | 240 | Эпоксидная грунт эмаль | - | - | - | Blank Finish | 60 | Полиуретановая эмаль | C2 - C5 | C5 до 25 лет | 1,5/1,3 | 85/58 | 0,424/0,134 | 2030-02-15 | наружная поверхность м/к и емкостного ооборудования
| ООО "Колоридо" | Blank HP | 500 | Эпоксидная грунт эмаль | - | - | - | - | - | - | lm2 | До 25 лет | 1.5 | 85 | 0.882 | 2029-09-06 | Наружная поверхность. Погружение в морскую воду
| ООО "Колоридо" | Blank HP | 175 | Эпоксидная грунт эмаль | - | - | - | Blank HP | 175 | Эпоксидная грунт эмаль | lm1, lm2 | Более 15 лет | 1,5/1,5 | 85/85 | 0,309/0,309 | 2029-10-23 | Наружная поверхность. Погружение в пресную воду, заглуюдение в почву
| ООО "Колоридо" | Blank Universal | 180 | Эпоксидная грунт эмаль | - | - | - | Blank Finish | Полиуретановая эмаль | 60 | C2 - C5, УХЛ1, ХЛ1 | УХЛ1, ХЛ1, срок службы более 22 лет. | 1,4/1,3 | 73/58 | 0,345/0,134 | 2029-09-06 | наружная поверхность м/к и емкостного ооборудования
| ООО "Колоридо" | Blank Universal | 160 | Эпоксидная грунт эмаль | - | - | - | Blank Finish | Полиуретановая эмаль | 60 | C2 - C5, УХЛ1, ХЛ1 | УХЛ1, ХЛ1, срок службы более 25 лет. | 1,4/1,3 | 73/58 | 0,307/0,134 | 2030-02-20 | наружная поверхность м/к и емкостного ооборудования
| ООО "Колоридо" | Blank ZINC | 60 | Эпоксидная цинконаполненная грунтовка | Blank MIO | 160 | Двухкомпонентная эпоксидная эмаль с содержанием окиси железа | Blank Finish | Полиуретановая эмаль | 60 | C2 - C5, УХЛ1, ХЛ1 | УХЛ1, ХЛ1, срок службы более 25 лет. | 2,9/1,6/1,3 | 58/73/58 | 0,3/0,351/0,134 | 2030-02-17 | наружная поверхность м/к и емкостного ооборудования
*- Условия применения покрытия (Наружнее, Внутренне(светлые,темные нефтепродукты, стойкость к кислотам, щелочам ит.д.), Термостойкая (на какую температуру)