## База
Расчёт системы АКЗ
Объект: Тест |  |  | Заказчик: Заказчик | [7 empty] | Площадь: 100.00 м²
Площадь | Система покрытия | Связующее | Цвет | Плотность | Сухой остаток | Толщина пленки |  | Укрывистость |  |  | Цена с НДС за кг | Цена с НДС за литр | Теоретический расход | Теоретический расход | Расход с учетом потерь | Стоимость с учетом потерь %, с НДС
м2 | слой |  | RAL | кг/л | % | мкм | мкм | м2/л | % | м2/л | Руб | Руб | л/м2 | кг/м2 | кг/м2 | Руб/м2
100 | Blank Слой 1 | эпоксид | - | 1.4 | 70 | 157.1429 | 110 | 6.363636 | 5 | 6.045455 | 101 | 141 | 0.1571429 | 0.22 | 0.2315789 | 23.32331
100 | Blank Слой 2 | эпоксид | - | 1.4 | 70 | 171.4286 | 120 | 5.833333 | 5 | 5.541667 | 102 | 142 | 0.1714286 | 0.24 | 0.2526316 | 25.62406
100 | Blank Слой 3 | эпоксид | - | 1.4 | 70 | 185.7143 | 130 | 5.384615 | 5 | 5.115385 | 103 | 143 | 0.1857143 | 0.26 | 0.2736842 | 27.95489
100 | Blank Слой 4 | эпоксид | - | 1.4 | 70 | 200 | 140 | 5 | 5 | 4.75 | 104 | 144 | 0.2 | 0.28 | 0.2947368 | 30.31579
| Толщина покрытия (мкм) | [5 empty] | 500 | Общее количество ЛКМ |  |  |  |  | 0.7142857 | 1 | 1.052632 | 107.218