## АКЗ
Перечень рекомендуемых к применению систем АКЗ при строительстве объектов нефтепереработки и нефтехимии ПАО "НК "Роснефть"
№ п/п | Наименование производителя ЛКМ | Система покрытия | [8 empty] | Условия эксплуатации (С3, С4, С5, СХ) | Прогнозный срок службы, лет | Плотность материалов, г/см3 |  |  | объемный сухой остаток материала каждого слоя, % |  |  | теоретический расход, кг/м2 |  |  | Срок действия протокола | Условия применения*
|  | Грунтовочный слой |  |  | Промежуточный слой |  |  | Финишный слой
|  | Наименование материала | Толщина слоя | Тип материала | Наименование материала | Толщина слоя | Тип материала | Наименование материала | Толщина слоя | Тип материала |  |  | 1 | 2 | 3 | 1 | 2 | 3 | 1 | 2 | 3
1 | 2 | 3 | 4 | 5 | 6 | 7 | 8 | 9 | 10 | 11 | 15 | 16 | 17 | 18 | 19 | 20 | 21 | 22 | 23 | 24 | 25 | 26 | 27
1 | ООО "Колоридо" | Грунт-эмаль Blank Universal | 110 | EP | - | - | - | Эмаль Blank Finish | 50 | PU | C2, C3, C4, УХЛ1 | УХЛ 1, тип II не менее 10 лет | 1.4 | - | 1.3 | 73 | - | 58 | 0.2109589 | - | 0.112069 | 2028-07-05 | наружная поверхность м/к и емкостного ооборудования
2 | ООО "Колоридо" | Грунт-эмаль Blank Universal | 140 | EP | - | - | - | Эмаль Blank Finish | 50 | PU | C2, C3, C4,С5, УХЛ1 | УХЛ 1, тип II не менее 15 лет | 1.4 | - | 1.3 | 73 | - | 58 | 0.2684932 | - | 0.112069 | 2028-07-05 | наружная поверхность м/к и емкостного ооборудования
3 | ООО "Колоридо" | Грунт-эмаль Blank Tank | 150 | EP | - | - | - | Грунт-эмаль Blank Tank | 150 | EP | Внутреннее покрытие, сильноагрессивные среды | не менее 10 лет | 1.45 | - | 1.45 | 90 | - | 90 | 0.2416667 | - | 0.2416667 | 2029-11-14 | Внутреняня поверхность. Для Светлых и темных нефтепродуктов.Стойкость к Растворам кислот, щелочей, солей
4 | ООО "Колоридо" | Грунт-эмаль Blank Tank | 150 | EP | - | - | - | Грунт-эмаль Blank Tank | 150 | EP | lm1 | Более 15 лет | 1.45 | - | 1.45 | 90 | - | 90 | 0.2416667 | - | 0.2416667 | 2029-10-23 | Наружная поверхность. Погружение в пресную воду
5 | ООО "Колоридо" | Грунт-эмаль Blank HP | 140 | EP | - | - | - | Эмаль Blank Finish | 60 | PU | C2 - C5 | УХЛ1, ХЛ1, срок службы более 25 лет. | 1.5 | - | 1.3 | 85 | - | 58 | 0.2470588 | - | 0.1344828 | 2030-02-25 | наружная поверхность м/к и емкостного ооборудования
6 | ООО "Колоридо" | Грунт-эмаль Blank HP | 240 | EP | - | - | - | Эмаль Blank Finish | 60 | PU | C2 - C5 | C5 до 25 лет | 1.5 | - | 1.3 | 85 | - | 58 | 0.4235294 | - | 0.1344828 | 2030-02-15 | наружная поверхность м/к и емкостного ооборудования
7 | ООО "Колоридо" | Грунт-эмаль Blank HP | 500 | EP | - | - | - | - | - | - | lm2 | До 25 лет | 1.5 | - | - | 85 | - | - | 0.8823529 | - | - | 2029-09-06 | Наружная поверхность. Погружение в морскую воду
8 | ООО "Колоридо" | Грунт-эмаль Blank HP | 175 | EP | - | - | - | Грунт-эмаль Blank HP | 175 | EP | lm1, lm2 | Более 15 лет | 1.5 | - | 1.5 | 85 | - | 85 | 0.3088235 | - | 0.3088235 | 2029-10-23 | Наружная поверхность. Погружение в пресную воду, заглуюдение в почву
9 | ООО "Колоридо" | Грунт-эмаль Blank Universal | 180 | EP | - | - | - | Эмаль Blank Finish | 60 | PU | C2 - C5, УХЛ1, ХЛ1 | УХЛ1, ХЛ1, срок службы более 22 лет. | 1.4 | - | 1.3 | 73 | - | 58 | 0.3452055 | - | 0.1344828 | 2029-09-06 | наружная поверхность м/к и емкостного ооборудования
10 | ООО "Колоридо" | Грунт-эмаль Blank Universal | 160 | EP | - | - | - | Эмаль Blank Finish | 60 | PU | C2 - C5, УХЛ1, ХЛ1 | УХЛ1, ХЛ1, срок службы более 25 лет. | 1.4 | - | 1.3 | 73 | - | 58 | 0.3068493 | - | 0.1344828 | 2030-02-20 | наружная поверхность м/к и емкостного ооборудования
11 | ООО "Колоридо" | Blank Zinc | 60 | EPZ | Blank MIO | 160 | EP-MIO | Эмаль Blank Finish | 60 | PU | C2 - C5, УХЛ1, ХЛ1 | УХЛ1, ХЛ1, срок службы более 25 лет. | 2.9 | 1.6 | 1.3 | 58 | 73 | 58 | 0.3 | 0.3506849 | 0.1344828 | 2030-02-17 | наружная поверхность м/к и емкостного ооборудования
12 | ООО "Колоридо" | Грунт-эмаль Blank HP | 500 | EP | - | - | - | - | - | - | ОМ1, тип III | 20 лет | 1.5 | - | - | 85 | - | - | 0.8823529 | - | - | 2029-03-26
*- Условия применения покрытия (Наружнее, Внутренне(электропроводные, изолирующие; светлые,темные нефтепродукты, стойкость к кислотам, щелочам ит.д.), Термостойкая (на какую температуру)

## ОГЗ
Перечень рекомендуемых к применению систем ОГЗ при строительстве объектов нефтепереработки и нефтехимии ПАО "НК "Роснефть"
№ п/п | Наименование производителя ЛКМ | Приведен-ная толщина металла, мм | Грунтовочный слой |  | ОГЗ |  |  |  | Финишный слой |  | Максимальный предел огнестойкости | Расход системы ОГЗ, кг/м2 | [11 empty] | Протокол климатика | Сертификат ЕАС обязательный | Добровольный сертификат на УВГ | Сейсмо сертификат | Тип огнезащитного материала
|  |  | Марка | Толщина, мкм | Марка теплозащитного слоя | Толщина, мкм | Марка огнезащитного слоя | Толщина, мкм | Марка | Толщина, мкм |  | Плотность материала, г/см3 |  |  |  | Объемный сухой остаток материала, % |  |  |  | Теоретический расход, кг/м2
[12 empty] | Грунт | Теплозащита | Огнезащита | Финиш | Грунт | Теплозащита | Огнезащита | Финиш | Грунт | Теплозащита | Огнезащита | Финиш
1 | 2 | 3 | 4 | 5 | 6 | 7 | 8 | 9 | 10 | 11 | 12 | 13 | 14 | 15 | 16 | 17 | 18 | 19 | 20 | 21 | 22 | 23 | 24 | 25 | 26 | 27 | 28 | 29
1 | ООО "ЭФФА" | 5.8 | Грунт-эмаль Blank Universal | 80 | - | - | ЭФФА ЭП-150 | 3700 | Эмаль Blank Finish | 50 | R45 | 1.4 | - | 1±0,105 | 1.3 | 73 | - | 95±3 | 58 | 0.1534247 | - | 4.44 | 0.112069 | 2028-04-27 | 2031-04-27 | 2028-09-13 | 2027-10-06 | вспучивающийся
2 |  | 5.8 | Грунт-эмаль Blank Universal | 80 | - | - | ЭФФА ЭП-150 | 4200 | Эмаль Blank Finish | 50 | R60 | 1.4 | - | 1±0,105 | 1.3 | 73 | - | 95±3 | 58 | 0.1534247 | - | 5.04 | 0.112069 | 2028-04-27 | 2031-04-27 | 2028-09-13 | 2027-10-06 | вспучивающийся
3 |  | 7.2 | Грунт-эмаль Blank Universal | 80 | ЭФФА КТЭ | 3200 | ЭФФА ЭП-150 | 2570 | Эмаль Blank Finish | 50 | R90 | 1.4 | 1±0,1 | 1±0,105 | 1.3 | 73 | 95±3 | 95±3 | 58 | 0.1534247 | 3.84 | 3.084 | 0.112069 | 2028-04-27 | 2027-02-28 | 2028-09-13 | 2027-03-13 | конструктивный
4 |  | 7.2 | Грунт-эмаль Blank Universal | 80 | ЭФФА КТЭ | 3000 | ЭФФА ЭП-150 | 4100 | Эмаль Blank Finish | 50 | R120 | 1.4 | 1±0,1 | 1±0,105 | 1.3 | 73 | 95±3 | 95±3 | 58 | 0.1534247 | 3.6 | 4.92 | 0.112069 | 2028-04-27 | 2027-02-28 | 2028-09-13 | 2027-03-13 | конструктивный
5 |  | 5.8 | Литапрайм Экспресс (Ф/МИО) | 80 | - |  | ЭФФА ЭП-150 | 3700 | Литакоут Классик (Фрост) | 50 | R45 | 1.5 | - | 1±0,105 | 1.4 | 74 | - | 95±3 | 63 | 0.1621622 | - | 4.44 | 0.1111111 | 2028-02-17 | 2031-04-27 | 2028-02-20 | 2027-10-06 | конструктивный
6 |  | 5.8 | Литапрайм Экспресс (Ф/МИО) | 80 |  |  | ЭФФА ЭП-150 | 4200 | Литакоут Классик (Фрост) | 50 | R60 | 1.5 | - | 1±0,105 | 1.4 | 74 | - | 95±3 | 63 | 0.1621622 | - | 5.04 | 0.1111111 | 2028-02-17 | 2031-04-27 | 2028-02-20 | 2027-10-06 | конструктивный
7 |  | 5.8 | Литапрайм Экспресс (Ф/МИО) | 80 | ЭФФА КТЭ | 3200 | ЭФФА ЭП-150 | 2570 | Литакоут Классик (Фрост) | 50 | R90 | 1.5 | 1±0,1 | 1±0,105 | 1.4 | 74 | 95±3 | 95±3 | 63 | 0.1621622 | 3.84 | 3.084 | 0.1111111 | 2028-02-09 | 2027-02-28 | 2027-09-25 | 2027-03-13 | вспучивающийся
8 |  | 5.8 | Литапрайм Экспресс (Ф/МИО) | 80 | ЭФФА КТЭ | 3000 | ЭФФА ЭП-150 | 4100 | Литакоут Классик (Фрост) | 50 | R120 | 1.5 | 1±0,1 | 1±0,105 | 1.4 | 74 | 95±3 | 95±3 | 63 | 0.1621622 | 3.6 | 4.92 | 0.1111111 | 2028-02-09 | 2027-02-28 | 2027-09-25 | 2027-03-13 | вспучивающийся