## АКЗ
№ п/п | Наименование производителя ЛКМ | Система покрытия | [11 empty] | Условия эксплуатации (С3, С4, С5, СХ) | Прогнозный срок службы, лет | Практический расход (MAX), кг/м2 |  |  | Примечание
|  | 1 слой |  |  | 2 слой |  |  | 3 слой |  |  | 4 слой |  |  |  |  | группа сложности 1 | группа сложности 2 | группа сложности 3
|  | Наименование материала | Толщина слоя | Тип материала | Наименование материала | Толщина слоя | Тип материала | Наименование материала | Толщина слоя | Тип материала | Наименование материала | Толщина слоя | Тип материала
1 | 2 | 3 | 4 | 5 | 6 | 7 | 8 | 9 | 10 | 11 | 12 | 13 | 14 | 15 | 16 | 17 | 18 | 19 | 20
1 | ООО "Колоридо" | Blank Universal | 100 | Эпоксидная грунт эмаль | - | - | - | - | - | - | - | - | - | C2, C3, C4, УХЛ1 | УХЛ 1, тип II не менее 7 лет | 0.28 | 0.35 | 0.525 | Однослойная система АКЗ для наружней поверхности м/к Срок службы в условиях эксплуатации УХЛ 1, тип II не менее 7 лет
2 | ООО "Колоридо" | Blank Universal | 110 | Эпоксидная грунт эмаль | - | - | - | - | - | - | Blank Finish | 50 | Полиуретановая эмаль | C2, C3, C4, УХЛ1 | УХЛ 1, тип II не менее 10 лет | 0,28+0,149 | 0,35+0,186 | 0,525+0,28 | Двуслойная система АКЗ для наружней поверхности м/к Срок службы в условиях эксплуатации УХЛ 1, тип II не менее 10 лет
3 | ООО "Колоридо" | Blank Universal | 140 | Эпоксидная грунт эмаль | - | - | - | - | - | - | Blank Finish | 50 | Полиуретановая эмаль | C2, C3, C4,С5, УХЛ1 | УХЛ 1, тип II не менее 15 лет | 0,36+0,149 | 0,45+0,186 | 0,675+0,28 | Двуслойная система АКЗ для наружней поверхности м/к. Срок службы в условиях эксплуатации УХЛ 1, тип II не менее 15 лет
4 | ООО "Колоридо" | Blank Tank | 150 | Эпоксидная грунт эмаль | - | - | - | - | - | - | Blank Tank | 150 | Эпоксидная грунт эмаль | Внутреннее покрытие, сильноагрессивные среды | не менее 10 лет | 0,35+0,35 | 0,41+0,41 | 0,6+0,6
5 | ООО "Колоридо" | Blank Tank | 150 | Эпоксидная грунт эмаль | - | - | - | - | - | - | Blank Tank | 150 | Эпоксидная грунт эмаль | lm1 | Более 15 лет | 0,35+0,35 | 0,41+0,41 | 0,6+0,6
6 | ООО "Колоридо" | Blank HP | 140 | Эпоксидная грунт эмаль | - | - | - | - | - | - | Blank Finish | 60 | Полиуретановая эмаль | C2 - C5 | УХЛ1, ХЛ1, срок службы более 25 лет. | 0,33+0,179 | 0,41+0,224 | 0,62+0,336 | Антикоррозионная система для защиты от коррозии металлических конструкций, в условиях открытой промышленной атмосферы(Тип II) УХЛ1, ХЛ1, срок службы более 25 лет.
7 | ООО "Колоридо" | Blank HP | 240 | Эпоксидная грунт эмаль | - | - | - | - | - | - | Blank Finish | 60 | Полиуретановая эмаль | C2 - C5 | C5 до 25 лет | 0,56+0,179 | 0,71+0,224 | 1,06+0,336 | Антикоррозионная система для защиты от коррозии металлических конструкций, для категории коррозионной активности С5 ( промышленные зоны с высокой влажностью, агрессивной атмосферой, береговые зоны с высокой соленостью) со сроком службы от 15 до 25 лет
8 | ООО "Колоридо" | Blank HP | 500 | Эпоксидная грунт эмаль | - | - | - | - | - | - | - | - | - | lm2 | До 25 лет | 1.18 | 1.47 | 2.21 | Антикоррозионная система для защиты от коррозии металлических конструкций погруженных в морскую воду. Срок службы для категории Im2 от 15 до 25 лет.
9 | ООО "Колоридо" | Blank HP | 175 | Эпоксидная грунт эмаль | - | - | - | - | - | - | Blank HP | 175 | Эпоксидная грунт эмаль | lm1, lm2 | Более 15 лет | 0,41+0,41 | 0,51+0,51 | 0,77+0,77 | Антикоррозионная система для защиты от коррозии металлических конструкций погруженных в пресную воду, для заглубления в почву. Срок службы для категории Im1 и lm3 - более 15 лет
10 | ООО "Колоридо" | Blank Universal | 180 | Эпоксидная грунт эмаль | - | - | - | - | - | - | Blank Finish | Полиуретановая эмаль | 60 | C2 - C5, УХЛ1, ХЛ1 | УХЛ1, ХЛ1, срок службы более 22 лет. | 0,46+0,179 | 0,575+0,224 | 0,863+0,336 | Антикоррозионная система для защиты от коррозии металлических конструкций, в условиях открытой промышленной атмосферы(Тип II) УХЛ1, ХЛ1, срок службы более 22 лет.
11 | ООО "Колоридо" | Blank Universal | 160 | Эпоксидная грунт эмаль | - | - | - | - | - | - | Blank Finish | Полиуретановая эмаль | 60 | C2 - C5, УХЛ1, ХЛ1 | УХЛ1, ХЛ1, срок службы более 25 лет. | 0,46+0,179 | 0,575+0,224 | 0,863+0,336 | ЦНИИТС Антикоррозионная система для защиты от коррозии металлических конструкций, в условиях открытой промышленной атмосферы(Тип II) УХЛ1, ХЛ1, срок службы более 25 лет.
12 | ООО "Колоридо" | Blank ZINC | 60 | Эпоксидная цинконаполненная грунтовка | Blank MIO | 160 | Двухкомпонентная эпоксидная эмаль с содержанием окиси железа | - | - | - | Blank Finish | Полиуретановая эмаль | 60 | C2 - C5, УХЛ1, ХЛ1 | УХЛ1, ХЛ1, срок службы более 25 лет. | 0,4+0,47+0,179 | 0,5+0,58+0,224 | 0,75+0,88+0,336 | Антикоррозионная система для защиты от коррозии металлических конструкций, наружных поверхностей емкостного оборудования, в условиях открытой промышленной атмосферы (Тип II) УХЛ1, ХЛ1, срок службы более 25 лет.
13 | ООО "Колоридо" | Blank DTM | 60 | Полиуретановая Грунт-эмаль | - | - | - | - | - | - | Blank DTM | 60 | Полиуретановая Грунт-эмаль | C2-C4, УХЛ1, ХЛ1 | УХЛ1, ХЛ1, срок службы более 10 лет. | 0,173+0,173 | 0,217+0,217 | 0,325+0,325 | Антикоррозионная система для защиты от коррозии металлических конструкций, наружных поверхностей емкостного оборудования, в условиях открытой промышленной атмосферы (Тип II) УХЛ1, ХЛ1, срок службы более 10 лет.
14 | ООО "Колоридо" | Blank DTM | 90 | Полиуретановая Грунт-эмаль | - | - | - | - | - | - | Blank DTM | 90 | Полиуретановая Грунт-эмаль | C2-C5, УХЛ1, ХЛ1 | УХЛ1, ХЛ1, срок службы более 10 лет. | 0,26+0,26 | 0,325+0,325 | 0,488+0,488 | Антикоррозионная система для защиты от коррозии металлических конструкций, наружных поверхностей емкостного оборудования, в условиях открытой промышленной атмосферы (Тип II) УХЛ1, ХЛ1, срок службы более 20 лет.

## ОГЗ
№ п/п | наименование производителя ОГЗ | Приведен-ная толщина металла, мм | Грунтовочный слой |  | ОГЗ |  | Финишный слой |  | Практический расход (MAX) компонента ОГЗ, кг/м2 |  |  |  | Примечание
|  |  | Марка | Ориенти-ровочная толщина, мкм | Марка | Ориенти-ровочная толщина, мкм | Марка | Ориенти-ровочная толщина, мкм | группа огнезащит-ной эффективности | группа сложности 1 | группа сложности 2 | группа сложности 3
1 | 2 | 3 | 4 | 5 | 6 | 7 | 8 | 9 | 10 | 11 | 12 | 13 | 20
1 | АКЗ - ООО "Колоридо" ОГЗ - ООО " ЭФФА" | 5.8 | Грунт-эмаль Blank Universal | 80 мкм | ЭФФА ЭП-150 | 3700 | Эмаль Blank Finish | 50 | R45 | 5.9052 | 7.104 | 11.1 | С4 не менее 25 лет (Протокол 209-Р от 28.04.2023 ИЦ ООО РУТИЛ), ГОСТ Р ЕН 1362-2-2014
2 | АКЗ - ООО "Колоридо" ОГЗ - ООО " ЭФФА" | 5.8 | Грунт-эмаль Blank Universal | 80 мкм | ЭФФА ЭП-150 | 4200 | Эмаль Blank Finish | 50 | R60 | 6.7032 | 8.064 | 12.6 | С4 не менее 25 лет (Протокол 209-Р от 28.04.2023 ИЦ ООО РУТИЛ), ГОСТ Р ЕН 1362-2-2014
3 | АКЗ - ООО "Колоридо" ОГЗ - ООО " ЭФФА" | 7.2 | Грунт-эмаль Blank Universal | 80 мкм | ЭФФА-КТЭ + ЭФФА ЭП-150 | 3200 + 2570 | Эмаль Blank Finish | 50 | R90 | 5,1+ 4,1 | 6,14 + 4,93 | 9,6 + 7,7 | С4 не менее 25 лет (Протокол 210-Р от 28.04.2023 ИЦ ООО РУТИЛ), ГОСТ Р ЕН 1362-2-2014
4 | АКЗ - ООО "Колоридо" ОГЗ - ООО " ЭФФА" | 7.2 | Грунт-эмаль Blank Universal | 80 мкм | ЭФФА-КТЭ + ЭФФА ЭП-150 | 3000 + 4100 | Эмаль Blank Finish | 50 | R120 | 4,79+6,54 | 5,76+7,87 | 9,0+12,3 | С4 не менее 25 лет (Протокол 210-Р от 28.04.2023 ИЦ ООО РУТИЛ), ГОСТ Р ЕН 1362-2-2014